## 維持-仕様書 (一般)
劣化対策等級３＋維持管理対策等級２ 仕様書(一戸建て 木造）
■.劣化対策 等級３
| 項目 |  |  |  | 内容 | [23 empty] | 換気口 ４ｍ以下毎に有効面積300c㎡以上
| 外壁の軸組み等の防腐防蟻（地面から１ｍ以内） ※下地材とは枠材、間柱、窓台、まぐさ、等の木部である。 |  | 外壁の構造 |  | 外壁通気工法 | [23 empty] | 基礎パッキン 高さ20mm 有効換気面積75cm2/m以上
|  |  | 柱 | 製材又は集成材 | 樹種： |  |  | 105mm |  | 薬剤処理有：現場塗布 (社)日本木材保存協会認定品 | [18 empty] | 基礎パッキン 高さ25mm 有効換気面積75cm2/m以上
[5 empty] | 樹種： |  |  | 105mm |  | 薬剤処理有：現場塗布 (社)日本木材保存協会認定品 | [18 empty] | 該当無し
|  |  | 柱以外の軸組材（製材又は集成材等） | 下地材 | 樹種： |  |  | 105mm |  | 薬剤処理有：現場塗布 (社)日本木材保存協会認定品
|  |  |  | 筋かい | 樹種： |  |  | 105mm |  | 薬剤処理有：現場塗布 (社)日本木材保存協会認定品
|  |  |  | 合板等 | OSB |  |  | 薬剤処理有：現場塗布 (社)日本木材保存協会認定品 | [20 empty] | 鉄筋コンクリートベタ基礎厚120以上
[5 empty] | JAS構造用合板 |  |  | 薬剤処理有：現場塗布 (社)日本木材保存協会認定品 | [20 empty] | 鉄筋コンクリートベタ基礎厚120以上+防湿フィルム厚0.1ｍｍ以上
| 土台 |  | 土台下水切り |  | 土台に接する外壁の下端に水切りを設ける。 | [23 empty] | 布基礎と鉄筋により一体となった土間ｺﾝｸﾘｰﾄ厚100以上
|  |  | 防腐防蟻 |  | 樹種：桧 |  |  | 薬剤処理：無し（ひのき等の特定耐久性Ｄ１樹種を使用） | [20 empty] | 布基礎と鉄筋により一体となった土間ｺﾝｸﾘｰﾄ厚100以上＋防湿フィルム厚0.1ｍｍ以上
| 浴室、脱衣室の防水対策 |  | 浴室 | [25 empty] | 布基礎と鉄筋により一体となった土間ｺﾝｸﾘｰﾄ厚60以上
|  |  |  | UB | ＪＩＳA4416に規定するユニットバス | [23 empty] | 布基礎と鉄筋により一体となった土間ｺﾝｸﾘｰﾄ厚60以上＋防湿フィルム厚0.1ｍｍ以上
| ※２階以上の場合 | [27 empty] | 薬剤処理：土壌処理剤を施工する＋土間ｺﾝｸﾘｰﾄ厚60ｍｍ以上
| 床組に下地が有る場合は、特類構造用合板とする。 |  | 脱衣室 | 床 | CFシート |  |  | 下地：特類構造用合板 ｔ＝12張り | [20 empty] | 薬剤処理：土壌処理剤を施工する＋防湿フィルム厚0.1ｍｍ以上
|  |  |  | 壁 | ビニールクロス張り |  |  | 下地：PB ｔ＝12.5張り | [20 empty] | ベイトシステム（特別評価方法認定）
|  |  |  | ２階以上 | 2階以上床の下地材は、特類構造用合板とする。 | [23 empty] | 該当無し
| 基礎高さ |  |  |  | 地盤面から基礎天端まで |  |  |  | 400mm以上 |  | （地面から基礎上端又は土台下端までの高さ）
| 地盤の防蟻措置 床下防湿措置 床下換気措置 |  | 床下換気口あり 基礎断熱 以外 |  | 床下換気口 | 基礎パッキン 高さ20mm 有効換気面積75cm2/m以上
[5 empty] | 防蟻措置 防湿措置 | 鉄筋コンクリートベタ基礎厚120以上 | [22 empty] | 鉄筋コンクリートベタ基礎厚120以上
鉄筋コンクリートベタ基礎厚120以上＋防湿フィルム厚0.1ｍｍ以上
|  |  | □該当無し |  | 防蟻剤 | 薬剤処理：該当無し | [22 empty] | 布基礎と鉄筋により一体となった土間ｺﾝｸﾘｰﾄ厚100以上
|  |  | 床下換気口なし 基礎断熱工法 |  | 防蟻措置 防湿措置 | 鉄筋コンクリートベタ基礎厚120以上 | [22 empty] | 布基礎と鉄筋により一体となった土間ｺﾝｸﾘｰﾄ厚100以上＋防湿フィルム厚0.1ｍｍ以上
土間ｺﾝｸﾘｰﾄ厚100以上+ベイトシステム（特別評価方法認定）
|  |  | 浴室部 |  | 土台下 | 土間の全周は気密パッキン工法 | [22 empty] | 該当無し
|  |  | □該当無し |  | 基礎立上り部の断熱措置 → |  |  | 3～7地域 断熱材の熱抵抗値0.6㎡・k/w以上(省エネ対策による）
|  |  | 玄関土間等 |  | 床下換気口 | 土間の全周は気密パッキン工法
[5 empty] | 防蟻措置 防湿措置 | 鉄筋コンクリートベタ基礎厚120以上
| 小屋裏の換気対策 | 1階小屋裏 |  |  | ※小屋裏換気計算は別図による。換気機器はカタログ添付
|  | 換気方法 | 小屋裏1 |  | 設計図書による。
|  |  | ルーフバルコニー部 |  | 屋根断熱により小屋裏無し
|  | 2階小屋裏 |  |  | ※小屋裏換気計算は別図による。換気機器はカタログ添付
|  | 換気方法 | 小屋裏2 |  | 設計図書による。
|  |  | ルーフバルコニー部 |  | 屋根断熱により小屋裏無し
|  | 3階小屋裏 |  |  | ※小屋裏換気計算は別図による。換気機器はカタログ添付
|  | 換気方法 | 小屋裏3 |  | 設計図書による。
| 構造部材等 |  | 建築基準法施行令第３７条、第４０条～第４９条、第７１条～第７９条、第８０条の２に適合。
■.維持管理対策 等級２
専用配管
| 配管名 |  | 配管状況 | [8 empty] | 基礎貫通部の配管
| 給水管 |  | コンクリート内の埋め込み無し | [8 empty] | さや管埋設方式
| 給湯管 |  | コンクリート内の埋め込み無し | [8 empty] | さや管埋設方式
| ガス管 |  | コンクリート内の埋め込み無し | [8 empty] | 露出方式
| 排水管 |  | コンクリート内の埋め込み無し | [8 empty] | さや管埋設方式
内面：平滑とする 継ぎ手：溶着等 管の中間部、継ぎ手廻り等を支持金物にて固定する。
地中埋設配管
| 配管名 |  | 配管状況
| 給水管 |  | 地中埋設管上のコンクリート打設無し
| 給湯管 |  | 地中埋設管上のコンクリート打設無し
| 排水管 |  | 地中埋設管上のコンクリート打設無し
| ガス管 |  | 地中埋設管上のコンクリート打設無し
※本仕様書の使用及び編集並びに配布は自由です。又、本仕様書の一切の責任は本仕様書の使用者が責任を負います。本仕様の作成者および当社は一切の責任を負いません。
設計図書による。
製材、集成材で１３５mm以上の材寸
|  | 耐久性区分Ｄ１の樹種の製材、集成材で１２０mm以上の材寸 | [8 empty] | 設計図書による。
|  | 薬剤処理有：現場塗布 (社)日本木材保存協会認定品 | [8 empty] | 小屋裏給排気(妻壁換気口合計 天井面積の１/300以上) |  | 外側に底盤上端から天端まで打込み工法で施工 | 露出 | [9 empty] | 浴室（1階）
|  | 薬剤処理有：現場塗布 (社)日本しろあり対策協会認定品 | [8 empty] | 軒裏給排気(軒裏換気口合計 天井面積の1/250以上) |  | 内側に底盤上端から天端まで打込み工法で施工 | キャビネット扉 |  |  |  | 特例 | [5 empty] | 浴室（２階）
|  | 薬剤処理有：工場処理 JAS K3規格に適合する 保存処理材 | [8 empty] | 軒裏給気・妻壁小屋裏排気(給気排気それぞれ 天井面積の1/900以上) |  | 内外両側に底盤上端から天端まで打込み工法で施工 | 点検口 |  |  |  | 壁断熱材基準を「基準熱抵抗ｘ0.5」とする特例適用 | [5 empty] | 便所（1階）
|  | 薬剤処理有：工場処理 JAS K2規格に適合する 保存処理材 | [8 empty] | 軒裏給気・棟小屋裏排気(給気 天井面積の1/900以上、排気 天井面積の1/1600以上) |  | 外周部の断熱材に替えて、土間床等の裏に断熱材(熱抵抗0.6以上)を施工 | 該当なし |  |  |  | 壁断熱材基準を「基準熱抵抗を0.6」とする特例適用 | [5 empty] | 便所（２階）
|  | 薬剤処理有：工場処理 JAS K1570(木材保存剤)による加圧式保存処理(JISA9002) | [8 empty] | 屋根断熱により小屋裏無し |  | 概ね４㎡程度以下の土間面積（合計）の為省略 | - |  |  |  | ＲＣ等の壁断熱基準を「基準熱抵抗x0.9」とする特例適用 | [5 empty] | 便所（３階）
|  | 薬剤処理有：工場処理 認証木質建材（AQマーク表示品）認証された保存処理材 | [8 empty] | 該当なし |  | 基礎断熱工法 |  |  |  |  | 特例適用無し | [5 empty] | トイレ手洗い器（1階）
|  | 薬剤処理：無し | [11 empty] | 取り外し可能 | [9 empty] | トイレ手洗い器（2階）
|  | 無機面材は薬剤処理不要 | [8 empty] | 硬質塩化ビニール管（V P ） |  |  | 排水桝に隣接 | [9 empty] | トイレ手洗い器（3階）
[11 empty] | 耐衝撃性硬質塩化ビニール管（HIVP） |  | 2階以上床の下地材は、特類構造用合板とする。 | 掃除口 |  |  |  | 屋根・天井の断熱材の基準を「基準熱抵抗x0.5」とする特例適用（壁断熱の補完） | [5 empty] | 洗面化粧台１
|  | 105mm | [8 empty] | 架橋ポリエチレン管ＸＰＮ(ＰＥＸ) |  | 設計図書による | 該当なし |  |  |  | 屋根・天井の断熱材の基準を「基準熱抵抗x0.5」とする特例適用（開口部熱貫流率の補完） | [5 empty] | 洗面化粧台２
|  | 120mm | [8 empty] | 給水・給湯配管システム |  | 軸組材・合板：製材、集成材を使用し（社）日本しろあり対策協会認定の薬剤処理 |  |  |  |  | 屋根・天井の断熱材の基準を「基準熱抵抗x0.5」とする特例適用（開口部仕様規定の補完） | [5 empty] | 洗面化粧台３
|  | 90mm | [8 empty] | 硬質塩化ビニールライニング鋼管（SGP-VA） |  | 軸組材・合板：製材、集成材を使用し（社）日本木材保存協会認定の薬剤処理 | 清掃可能なトラップ |  |  |  | 特例適用無し | [5 empty] | 洗濯機用１
|  | 135mm | [8 empty] | 硬質塩化ビニールライニング鋼管（SGP-VB） |  | 軸組材：耐久性区分Ｄ１の樹種の製材、集成材で１２０mm以上の材寸 | 掃除口 | [9 empty] | 洗濯機用２
|  | 145mm | [8 empty] | 硬質塩化ビニールライニング鋼管（SGP-VD） |  | 軸組材：耐久性区分Ｄ１の樹種の製材、集成材＋合板に日本しろあり対策協会認定の薬剤処理 | 該当なし | [9 empty] | システムキッチン１
|  | 150mm | [8 empty] | 水道用亜鉛メッキ鋼管SGP-W |  | 軸組材：耐久性区分Ｄ１の樹種の製材、集成材＋合板に（社）日本木材保存協会認定の薬剤処理 | - |  |  |  | 床の断熱材の基準を「基準熱抵抗x0.9」とする特例適用 | [5 empty] | システムキッチン２
|  | 100mm | [8 empty] | ポリエチレン管PE | [6 empty] | 一部（床面積の５％以下）の外気に接する床断熱基準を「その他の床」とみなす特例適用 | [5 empty] | システムキッチン３
|  | 180mm | [8 empty] | ポリエチレンライニング鋼管 |  |  |  | ＵＡ | ηＡ |  | 特例適用無し | [5 empty] | 掃除用流し
|  | 210mm | [11 empty] | 1 地域 | 0.46 | - | [7 empty] | 足洗い場
[14 empty] | 2 地域 | 0.46 | - | [7 empty] | 屋外洗い場
[11 empty] | 耐熱性硬質塩化ビニールライニング鋼管 |  | 1階小屋裏 | 3 地域 | 0.56 | - |  |  |  |  | 充填断熱工法 |  |  | 給湯器・温水器等
[11 empty] | 耐熱性硬質塩化ビニール管（HTVP） |  | 2階小屋裏 | 4 地域 | 0.75 | - |  | 土間床等の外周部の断熱材を土間床(最下階の面積の１/１０以下を上限) |  |  | 外張断熱工法 |  |  | 給湯器
|  | 薬剤処理有：工場処理 JAS K3規格に適合する 保存処理材 | [8 empty] | 架橋ポリエチレン管ＸＰＮ(ＰＥＸ) |  | 3階小屋裏 | 5 地域 | 0.87 | 3 |  | 概ね４㎡程度以下の土間面積（合計）の為省略 |  |  | 内張断熱工法 |  |  | 温水器
|  | 薬剤処理有：工場処理 JAS K3規格に適合する 保存処理材と同等処理 | [8 empty] | 給水・給湯配管システム |  | 1階・2階小屋裏 | 6 地域 | 0.87 | 2.8 |  | 特例適用無し |  |  | 外張＋充填断熱工法 |  |  | 手洗い器１
|  | 薬剤処理：無し（ひのき等の特定耐久性Ｄ１樹種を使用） | [8 empty] | 水道用亜鉛メッキ鋼管SGP-W |  | 1階・2階・3階小屋裏 | 7 地域 | 0.87 | 2.7 |  |  |  |  | ■該当無し |  |  | 手洗い器２
|  | 薬剤処理有：ひのき等の特定耐久性Ｄ１樹種+薬剤現場塗布 | [8 empty] | 銅 管CP |  | 2階・3階小屋裏 | 8 地域 | - | 3.2 |  | 防湿フィルム(ＪＩＳ A 6930適合品又は同等品以上) | [5 empty] | 食器洗い機
[11 empty] | ステンレス鋼管 |  | 該当なし | 充填断熱工法 |  |  |  | 防湿フィルム0.15mm(ＪＩＳ A 6930適合品又は同等品以上)
[11 empty] | ポリブデン管 |  |  | 内張断熱工法 |  |  |  | 防湿フィルム0.10mm（ＪＩＳ A 6930適合品又は同等品以上）
|  | 換気口 ４ｍ以下毎に有効面積300c㎡以上 | [8 empty] | ダクタイル鋳鉄管 |  |  | 外張断熱工法 |  |  |  | 包装用ポリエチレンフィルム(ＪＩＳ Z 1702適合品) | [7 empty] | なし | 単板 | Ｌｏｗ-Ｅ(日射取得型)
|  | 基礎パッキン 高さ20mm 有効換気面積75cm2/m以上 | [8 empty] | 該当なし |  |  | 該当なし |  |  |  | 農業用ポリエチレンフィルム（ＪＩＳ K 6781適合品） |  |  | アルミ１重窓 | 木製断熱積層構造※1 |  | 普通複層ガラスA6 |  | 雨戸付 | 複層 | Ｌｏｗ-Ｅ(日射遮蔽型)
|  | 基礎パッキン 高さ25mm 有効換気面積75cm2/m以上 | [11 empty] | - |  |  |  | ＪＩＳ A 6930 に規定する防湿フィルムA種 |  |  | アルミ１重窓熱遮断構造 | 金属製高断熱構造(扉:高断熱ﾌﾗｯｼｭ)※2 |  | 普通複層ガラスA12 |  | ｼｬｯﾀｰ雨戸付 | 三層 | 普通
|  | 気密パッキン工法 | [8 empty] | ガス用ポリエチレン管EP | [6 empty] | ＪＩＳ A 6930 に規定する防湿フィルムＢ種 |  |  | アルミ＋樹脂複合１重窓 | 金属製高断熱構造(扉:断熱充填ﾌﾗｯｼｭ)※3 |  | 低放射複層ガラスＡ6 |  | 内和障子 | 単板+単板 | 熱線反射1種
|  | 換気口 ４ｍ以下毎に有効面積300c㎡以上(基礎断熱部を除く） | [8 empty] | 配管用炭素鋼鋼管(白管SGPパイプ)ねじ付 |  |  | A-1 |  |  |  | ＪＩＳ９５１１に規定するプラスチック系断熱材を使用 |  |  | 樹脂製１重窓 | 金属製(扉:断熱材充填ﾌﾗｯｼｭ)※4 |  | 低放射複層ガラスＡ12 |  |  | 単板+複層 | 熱線反射2種
|  | 基礎パッキン 高さ20mm 有効換気面積75cm2/m以上、基礎断熱部は気密パッキン工法 | [8 empty] | 被覆鋼管（PLS管） |  |  | A-2 |  |  |  | ＪＩＳ A ９５２６に規定する硬質ウレタンフォームA種1、A種２を使用 |  |  | アルミ＋木製複合１重窓 | 木製(扉:木製 枠:金属製) |  | 遮熱低放射複層ガラスＡ6 |  |  |  | 熱線反射3種
|  | 基礎パッキン 高さ25mm 有効換気面積75cm2/m以上、基礎断熱部は気密パッキン工法 | [8 empty] | ポリエチレン管（PE管） |  |  | B |  |  |  | Ⅵ地域であるので不要 |  |  | 木製１重窓 | 金属製(扉:断熱材充填ﾌﾗｯｼｭ)※5 |  | 遮熱低放射複層ガラスＡ12 |  |  |  | 熱線反射3種
[11 empty] | 該当なし |  |  | C |  |  |  | コンクリート躯体又は土塗り壁の外側に断熱層がある |  |  | 金属製１重窓 | 金属製(扉:ﾊﾆｶﾑﾌﾗｯｼｭ構造)※6 |  | 遮熱複層ガラス（熱反３種）Ａ6 |  |  |  | 熱線吸収1種
[14 empty] | D |  |  |  | 透湿抵抗比の値が基準値以上である（別紙計算書による） |  |  | アルミ２重窓熱遮断構造 |  |  | 遮熱複層ガラス（熱反２種）Ａ6 |  |  |  | 熱線吸収2種
[14 empty] | E |  |  |  | 一次元定常計算による防露確認により安全である（別紙計算による） |  |  | アルミ＋樹脂複合２重窓 |  |  | 遮熱複層ガラス（熱反２種）Ａ12 |  |  |  | 熱線吸収3種
[14 empty] | F |  |  |  | 防湿フィルム(ＪＩＳ A 6930適合品) |  |  | 樹脂製２重窓 |  |  | 熱線吸収複層ガラスＡ6 |  |  |  | Low-E
[14 empty] | 該当なし |  |  |  | 防湿フィルム(透湿抵抗0.0034m2・s・Pa/ng以上) |  |  | アルミ＋木製複合２重窓 |  |  | 熱線吸収複層ガラスＡ12
|  | 鉄筋コンクリートベタ基礎 | [8 empty] | 硬質塩化ビニール管（V P ） |  |  | - |  |  |  | 防湿フィルム0.05mm |  |  | 木製２重窓 |  |  | 普通単板ガラス
|  | 土間コンクリート（布基礎と鉄筋で一体構造） | [8 empty] | 樹脂配管システム | [9 empty] | 金属製２重窓 |  |  | 熱線反射ガラス（熱反２種）
|  | 防蟻に有効な土壌処理（外周部布基礎の内側、内部布基礎周辺20ｃｍ、束石等周辺20cm) | [8 empty] | ステンレス排水配管システム | [6 empty] | 通気工法 | [5 empty] | 熱線反射ガラス（熱反３種）
防湿層（透湿抵抗が０．０８２㎡・s・Pa/ng以上）を使用
防湿フィルム0.15mm(ＪＩＳ A 6930適合品)
[18 empty] | 防湿フィルム0.10mm（ＪＩＳ A 6930適合品） |  |  | 小窓：断熱構造２％緩和の適用なし、射遮蔽構造４％緩和の適用なし
|  | 薬剤処理：土壌処理剤 有り (社)日本木材保存協会認定品 | [8 empty] | コンクリート内の埋め込み無し | [6 empty] | ＪＩＳ A 6930 に規定する防湿フィルムA種 |  |  | 小窓：断熱構造２％緩和の適用有り、射遮蔽構造４％緩和の適用なし
|  | 薬剤処理：土壌処理剤 有り (社)日本しろあり対策協会認定品 | [8 empty] | 該当なし | [6 empty] | ＪＩＳ A 6930 に規定する防湿フィルムＢ種 |  |  | 小窓：断熱構造２％緩和の適用なし、射遮蔽構造４％緩和の適用有り
|  | 薬剤処理：土壌処理剤 無し | [10 empty] | A級インシュレーションボード（9mm） |  |  |  |  | 防湿フィルム(ＪＩＳ A 6930適合品又は同等品以上)
|  | 薬剤処理：該当無し | [8 empty] | 地中埋設管上のコンクリート打設無し |  | A種押出法ポリスチレンフォーム保温板1種 |  |  |  |  | 断熱層の外側にALC板＋防湿層（0.019㎡・s・Ｐａ/ng以上 ）の措置 |  |  | 浴槽及び洗い場下部に断熱措置有り（資料添付）＋周囲に気流止 |  |  |  | 該当なし
[11 empty] | 該当なし |  | A種押出法ポリスチレンフォーム保温板2種 |  |  |  |  | 断熱層の外側にALC板＋防湿層（0.019㎡・s・Ｐａ/ng以上 ）同等措置 |  |  | 基礎断熱による（土間基準）＋周囲に気密パッキン |  |  |  | 基礎断熱+気密ﾊﾟｯｷﾝ
[13 empty] | A種押出法ポリスチレンフォーム保温板3種 |  |  |  |  | 透湿抵抗が０．０８２㎡・s・Pa/ng以上の断熱材を使用 |  |  | 断熱措置なし（周囲に気流止有り） |  |  |  | 床下断熱+周囲気流止
|  | 設計図書による | [10 empty] | A種硬質ウレタンフォーム保温板1種 |  |  |  |  | Ⅵ地域であるので不要
|  | ＪＩＳA4416に規定するユニットバス | [8 empty] | さや管埋設方式 |  | A種硬質ウレタンフォーム保温板2種1号 |  |  |  |  | 透湿抵抗比の値が基準値以上である（別紙計算書による）
|  | 軸組材・合板：製材、集成材を使用し（社）日本しろあり対策協会認定の薬剤処理 | [8 empty] | 露出方式 |  | A種硬質ウレタンフォーム保温板2種2号 |  |  |  |  | 一次元定常計算による防露確認により安全である（別紙計算による） |  |  | 熱損失計算、夏季日射取得計算による
|  | 軸組材・合板：製材、集成材を使用し（社）日本木材保存協会認定の薬剤処理 | [8 empty] | ピット方式 |  | A種硬質ウレタンフォーム保温板2種3号 | [7 empty] | 仕様規定による（熱貫流率、熱抵抗値、夏季日射侵入率の規定）
|  | 軸組材：耐久性区分Ｄ１の樹種の製材、集成材 | [8 empty] | 該当なし |  | A種硬質ウレタンフォーム保温板2種4号
|  | 軸組材：耐久性区分Ｄ１の樹種の製材、集成材＋合板に日本しろあり対策協会認定の薬剤処理 | [10 empty] | A種ビーズ法ポリスチレンフォーム保温板1号
|  | 軸組材：耐久性区分Ｄ１の樹種の製材、集成材＋合板に（社）日本木材保存協会認定の薬剤処理 | [10 empty] | A種ビーズ法ポリスチレンフォーム保温板2号 | [7 empty] | 木造軸組工法 | 平屋建て | 地下 階
[7 empty] | 布基礎 |  |  |  | 床下：点検口 |  | A種ビーズ法ポリスチレンフォーム保温板3号 |  |  |  |  | 透湿防水シート JISA6111 |  |  | 木造枠組工法 | 地上２階 | 地下１階
[7 empty] | ベタ基礎 |  |  |  | 壁内：点検口 |  | A種ビーズ法ポリスチレンフォーム保温板4号 |  |  |  |  | 防風層を設置する |  |  | 木造ＨＶ工法 | 地上３階 | 地下２階
[7 empty] | 独立基礎＋地中梁基礎 |  |  |  | 天井：点検口 |  | A種ビーズ法ポリスチレンフォーム保温板特号 |  |  |  |  | 繊維系断熱材を使用する部分は透湿防水シート （JISA6111）を設置 |  |  | 鉄骨造 | 地上４階
[7 empty] | 独立基礎 |  |  |  | キャビネット扉より点検 |  | A種フェノールフォーム保温板1種1号 |  |  |  |  | 繊維系断熱材を使用する部分は防風層を設置 |  |  | ＲＣ造 | 地上５階
[11 empty] | 外部ボックス内点検可 |  | A種フェノールフォーム保温板1種2号 |  |  |  |  | 繊維系断熱材ではないので設置しない |  |  | ＳＲＣ造
[7 empty] | 設計地耐力に満たない場合は地盤補強等をして、地盤補強後の地耐力を確認をする |  |  |  | 露出 |  | A種フェノールフォーム保温板2種1号 |  |  |  |  | シージングボード等
[7 empty] | 柱状改良 |  |  |  | 該当なし |  | A種フェノールフォーム保温板2種2号 |  |  |  |  | 合板等
[7 empty] | 表層改良 | [5 empty] | A種フェノールフォーム保温板2種3号 |  |  |  |  | 発砲プラスチック系断熱材
[7 empty] | 一部柱状改良 | [5 empty] | A種フェノールフォーム保温板3種1号 |  |  |  |  | 撥水性ボード状繊維系断熱材
[7 empty] | 一部表層改良 |  |  |  | ベタ基礎コンクリート |  | A種フェノールフォーム保温板3種2号
[7 empty] | 地盤改良不要 |  |  |  | 防湿コンクリート（厚60以上） |  | A種ポリエチレンフォーム保温板1種1号 |  |  |  | 全 面
[7 empty] | 直基礎 |  |  |  | 防湿フィルム0.1mm（ＪＩＳ A 6930重ね150mm以上、ｺﾝｸﾘｰﾄ押え） |  | A種ポリエチレンフォーム保温板1種2号 |  |  |  | 北 面 | 全階の屋根 | 全階の天井 | 玄関部
[7 empty] | ラップルコンクリート |  |  |  | 防湿フィルム0.1mm（ＪＩＳ A 6930重ね150mm以上、乾燥砂押え） |  | A種ポリエチレンフォーム保温板2種 |  |  |  | 南 面 | 2階屋根 | 2階天井 | 浴室部
[7 empty] | 一部ラップルコンクリート |  |  |  | 防湿ポリエチレンフィルムＪＩＳ Z 1702（0.1mm以上重ね150mm以上、乾燥砂押え） |  | A種ポリエチレンフォーム保温板3種 |  |  |  | 東 面 | 3階屋根 | 3階天井 | 勝手口部
[7 empty] | コンクリート杭 |  |  |  | 防湿ポリエチレンフィルムＪＩＳ Z 1702（0.1mm以上重ね150mm以上、ｺﾝｸﾘｰﾄ押え） |  | 建築物断熱用吹き付け硬質ウレタンフォームA種1 |  |  |  | 西 面 | 下屋の屋根 | 下屋の天井 | 全ての土間部
[7 empty] | 鋼管杭 |  |  |  | 防湿ポリエチレンフィルムＪＩＳ Z ６７８１（0.1mm以上重ね150mm以上、乾燥砂押え） |  | 建築物断熱用吹き付け硬質ウレタンフォームA種2 |  |  |  | 東北 面 | バルコニー部 | バルコニー部 | 基礎断熱
[7 empty] | 場所打ちコンクリート杭 |  |  |  | 防湿ポリエチレンフィルムＪＩＳ Z ６７８１（0.1mm以上重ね150mm以上、ｺﾝｸﾘｰﾄ押え） |  | 建築物断熱用吹き付け硬質ウレタンフォームA種3 |  |  |  | 南東 面 | 全ての屋根 | 全ての天井
[7 empty] | ＰＣ杭 | [5 empty] | 高性能グラスウール14K相当 |  |  |  | 西南 面
[7 empty] | 既成コンクリート杭 | [5 empty] | 高性能グラスウール16K相当 |  |  |  | 北西 面
[7 empty] | 無し | [5 empty] | 高性能グラスウール24K相当 |  |  |  | 上 面
[7 empty] | 設計地耐力に満たない場合は地盤補強等をする | [5 empty] | 高性能グラスウール32K相当 |  |  |  | 下 面
高性能グラスウール40K相当
高性能グラスウール48K相当
[11 empty] | ベタ基礎コンクリート |  | 住宅用グラスウール10K相当
[11 empty] | 土間コンクリート（布基礎と鉄筋により一体構造） |  | 住宅用グラスウール16K相当
[11 empty] | 防湿コンクリート厚１００以上（ワイヤーメッシュ4mm以上） |  | 住宅用グラスウール20K相当
[11 empty] | 防湿フィルム0.1mm（ＪＩＳ A 6930重ね300mm以上、ｺﾝｸﾘｰﾄ押え厚50） |  | 住宅用グラスウール24K相当
[7 empty] | 地盤調査により地耐力を確認する。 |  |  |  | 防湿フィルム0.1mm（ＪＩＳ A 6930重ね300mm以上、乾燥砂押え厚50） |  | 住宅用グラスウール32K相当
[7 empty] | ボーリング調査（標準貫入試験） |  |  |  | 防湿ポリエチレンフィルムＪＩＳ Z 1702（0.1mm以上重ね300mm以上、乾燥砂押え厚50） |  | 住宅用ロックウール（マット、フェルト、ボード）
[7 empty] | スウェーデン式サウンディング試験 |  |  |  | 防湿ポリエチレンフィルムＪＩＳ Z 1702（0.1mm以上重ね300mm以上、ｺﾝｸﾘｰﾄ押え厚50） |  | 吹込み用グラスウール13K相当
[7 empty] | 表面波探査試験 |  |  |  | 防湿ポリエチレンフィルムＪＩＳ Z ６７８１（0.1mm以上重ね300mm以上、乾燥砂押え厚50） |  | 吹込み用グラスウール18K相当
[7 empty] | レイリー波（表面波）試験 |  |  |  | 防湿ポリエチレンフィルムＪＩＳ Z ６７８１（0.1mm以上重ね300mm以上、ｺﾝｸﾘｰﾄ押え厚50） |  | 吹込み用グラスウール30K相当
[7 empty] | 平板載荷試験 | [5 empty] | 吹込み用グラスウール35K相当
[7 empty] | オートマチック・ラム・サウンディング試験 | [5 empty] | 吹込み用グラスウールGW-2（施工密度18K)
[7 empty] | ハンドオーガーボーリング | [5 empty] | 吹込み用グラスウールGW-1（施工密度13K)
[7 empty] | ポータブルコーン貫入試験 | [5 empty] | 吹込み用セルローズファイバー25K
[7 empty] | 周辺データ | [5 empty] | 吹込み用セルローズファイバー45K
[7 empty] | 目視（掘削等） |  |  |  | 基礎断熱工法の断熱材 熱抵抗値0.6以上 |  | 吹込み用セルローズファイバー55K
[7 empty] | 地盤調査をする | [5 empty] | 吹込み用ロックウール25K
吹込み用ロックウール65K
[7 empty] | 強度確認：一軸試験 | [5 empty] | タタミボード
[7 empty] | 強度確認：平板載荷試験 | [5 empty] | シージングボード（9mm）
高発泡ポリエチレンフォーム
炭酸カルシウム発泡板
ポリエステル繊維10K
[7 empty] | 外壁通気工法 | [5 empty] | ポリエステル繊維13K
[7 empty] | 外壁 認定品による通気工法（別添付書類） | [5 empty] | 温熱・省エネ設備機器等ポータルサイト登録品（資料参照）
外壁通気工法以外の工法
外壁通気工法なし

## data
窓の仕様 |  |  | ガラスの仕様 |  | 中空層mm | ガス封入 | 外壁通気工法
| 木製建具 | 一重窓 | 普通 | 単板 |  | Ａ | 外壁 認定品による通気工法（別添付書類）
| 樹脂製建具 | 二重窓 | Low-E（日射遮蔽型） | 複層 |  | Ｇ | 外壁通気工法以外の工法
| 木と金属の複合材料製建具 |  | Low-E（日射取得型） | 三層 |  | ―
| 樹脂と金属の複合材料製建具 |  | 熱線反射1種（遮熱） | 単板2枚
| 金属製熱遮断構造建具 |  | 熱線反射2種（遮熱） | 設計図書による。
| 金属製建具 |  | 熱線反射3種（遮熱）
| 造り付け木製建具 |  | 熱線吸収板2種（遮熱） | ―
| ― |  | ―
玄関ドア
|  |  |  | ガラス | 中空層mm | ガス封入
| 枠：木製建具 戸：断熱積層構造 |  |  | ガラスなし |  | Ａ
| 枠：金属製熱遮断構造 戸：高断熱フラッシュ構造 |  |  | 単板ガラス |  | Ｇ
| 枠：金属製熱遮断構造（木と金属の複合） 戸：断熱フラッシュ構造 |  |  | 複層ガラス |  | ―
| 枠：金属製熱遮断構造（樹脂と金属の複合） 戸：断熱フラッシュ構造 |  |  | Low-E複層ガラス
枠：金属製熱遮断構造 戸：断熱フラッシュ構造
| 枠：指定無し 戸：木製 |  |  | ―
枠：指定無し 戸：断熱フラッシュ構造
枠：指定無し 戸：ハニカムフラッシュ構造
造り付け建具
―